## another_results
curing_time | surface_energy | roughness | break_force | Время застывания | Процент прочности | Максимальная прочность (примерно)
24 | 34 | 3.2 | 0 | 0.5 | 0 | 10 | МПа
24 | 44 | 3.1 | 9.2 | 1 | 20 | 25 | Сечение образца
24 | 44 | 3.1 | 9.1 | 3 | 60 | 490.8739 | мм^2 | Площадь сечения образца
24 | 44 | 3.3 | 9.7 | 6 | 80 | 20.37183
24 | 34 | 0.1 | 0 | 12 | 90
24 | 44 | 2.6 | 9.2 | 24 | 98
24 | 41 | 0.2 | 5 | 72 | 100
24 | 39 | 1.8 | 3 | 168 | 100
24 | 43 | 1.2 | 7
24 | 44 | 1.5 | 9.2
0.5 | 42 | 3.2 | 0
1 | 42 | 3.2 | 2
3 | 42 | 3.2 | 6
6 | 42 | 3.2 | 8
12 | 42 | 3.2 | 9
24 | 42 | 3.2 | 9.8
72 | 42 | 3.2 | 10
168 | 42 | 3.2 | 10

## Лист1
Вид обработки | Ra, [мкм] | Максимальное напряжение, [МПа]
СО2 Лазер + Диодный лазер + Полировка на диодном лазере | 3.1 | 10
СО2 Лазер + Диодный лазер + Полировка на диодном лазере | 2.5 | 8
СО2 Лазер + Диодный лазер + Полировка на диодном лазере | 2.4 | 9
Диодный лазер, обработка дважды | 5.1 | 9
Диодный лазер, обработка дважды | 5.2 | 7
Диодный лазер, обработка дважды | 5.5 | 10
Токарная обработка + обезжиривание | 2.6 | 4
Токарная обработка + обезжиривание | 2.5 | 3
Токарная обработка + обезжиривание | 2.2 | 2
Токарная обработка + обезжиривание | 5.3 | 5
Токарная обработка + обезжиривание | 5.3 | 5
Токарная обработка + обезжиривание | 5 | 5