## another_results
gap | surface_energy | roughness | curing_time | break_force
0.2 | 34 | 3.2 | 24 | 0
0.2 | 44 | 3.1 | 24 | 9.2
0.2 | 44 | 3.1 | 24 | 9.1
0.2 | 44 | 3.3 | 24 | 9.7
0.2 | 34 | 0.1 | 24 | 0
0.2 | 44 | 2.6 | 24 | 9.2
0.2 | 41 | 0.2 | 24 | 5
0.2 | 39 | 1.8 | 24 | 3
0.2 | 43 | 1.2 | 24 | 7
0.2 | 38 | 0.25 | 24 | 9.2
0.2 | 44 | 1.5 | 24 | 9.2

## another_results (2)
Method | gap | surface_energy | roughness | curing_time | break_force
Токарная обработка (без обезжиривателя) | 0.2 | 34 | 3.2 | 24 | 0
СО2 Лазер + Полировка на диодном лазере (Пульс большинство 150 наносекунд) + Обезжириватель Efele | 0.2 | 44 | 3.1 | 24 | 9.2
СО2 Лазер + Полировка на диодном лазере (Пульс 500 наносекунд) + Обезжириватель Нефрас | 0.2 | 44 | 3.1 | 24 | 9.1
СО2 Лазер + Полировка на диодном лазере (Пульс 500 наносекунд) | 0.2 | 44 | 3.3 | 24 | 9.7
Условия поставки | 0.2 | 34 | 0.1 | 24 | 0
Лазерная ударная обработка | 0.2 | 44 | 2.6 | 24 | 9.2
Шлифовальное зерно 1000 | 0.2 | 41 | 0.2 | 24 | 5
Шлифовальное зерно 40 | 0.2 | 39 | 1.8 | 24 | 3
Дробеструйная обработка | 0.2 | 43 | 1.2 | 24 | 7
Раствор 0,5М HCl | 0.2 | 38 | 0.25 | 24 | 9.2
Раствор 0,6М HCl | 0.2 | 44 | 1.5 | 24 | 9.2

## another_results (3)
Method | gap | curing_time | surface_energy | roughness | break_force
Токарная обработка (без обезжиривателя) | 0.2 | 24 | 34 | 3.2 | 0
СО2 Лазер + Полировка на диодном лазере (Пульс большинство 150 наносекунд) + Обезжириватель Efele | 0.2 | 24 | 44 | 3.1 | 9.2
СО2 Лазер + Полировка на диодном лазере (Пульс 500 наносекунд) + Обезжириватель Нефрас | 0.2 | 24 | 44 | 3.1 | 9.1
СО2 Лазер + Полировка на диодном лазере (Пульс 500 наносекунд) | 0.2 | 24 | 44 | 3.3 | 9.7
Условия поставки | 0.2 | 24 | 34 | 0.1 | 0
Лазерная ударная обработка | 0.2 | 24 | 44 | 2.6 | 9.2
Шлифовальное зерно 1000 | 0.2 | 24 | 41 | 0.2 | 5
Шлифовальное зерно 40 | 0.2 | 24 | 39 | 1.8 | 3
Дробеструйная обработка | 0.2 | 24 | 43 | 1.2 | 7
Раствор 0,5М HCl | 0.2 | 24 | 38 | 0.25 | 9.2
Раствор 0,6М HCl | 0.2 | 24 | 44 | 1.5 | 9.2
Отфильтрованные данные
| gap | curing_time | surface_energy | roughness | break_force
| x1 | x4 | x2 | x3 | y
| 0.2 | 24 | 44 | 3.1 | 9.2
| 0.2 | 24 | 44 | 3.1 | 9.1
| 0.2 | 24 | 44 | 3.3 | 9.7
| 0.2 | 24 | 44 | 2.6 | 9.2
| 0.2 | 24 | 41 | 0.2 | 5
| 0.2 | 24 | 39 | 1.8 | 3
| 0.2 | 24 | 43 | 1.2 | 7
| 0.2 | 24 | 38 | 0.25 | 9.2
| 0.2 | 24 | 44 | 1.5 | 9.2
Описательная статистика
| gap | curing_time | surface_energy | roughness | break_force
| x1 | x4 | x2 | x3 | y
мин | 0.2 | 24 | 38 | 0.2 | 3
сред | 0.2 | 24 | 42.33333 | 1.894444 | 7.844444
макс | 0.2 | 24 | 44 | 3.3 | 9.7
ско | 2.943923e-17 | 0 | 2.397916 | 1.204275 | 2.362261
медиана | 0.2 | 24 | 44 | 1.8 | 9.2
ассим | 1.212183 | #DIV/0! | -1.134526 | -0.2831199 | -1.450555
дельта_х | 0 | 0 | 1.2 | 0.62 | 1.34